## Hoja 1
EHZ112 | m² |  | Refuerzo a cortante de vigas, con hoja de fibra de carbono Drizoro Wrap "DRIZORO".
Refuerzo a cortante de vigas de hormigón armado, mediante el sistema Drizoro Wrap "DRIZORO", formado por 1 capa de hojas de fibra de carbono unidireccional, "DRIZORO", 200 g/m², de 30 cm de anchura y 0,166 mm de espesor, resistencia a tracción 4200 MPa y elongación última 1,9%, en forma de U, colocadas con Maxepox CS S "DRIZORO" sobre la superficie soporte de hormigón previamente imprimada con Maxprimer C S "DRIZORO", aplicada con brocha. El precio no incluye la preparación del soporte ni el revestimiento.
Código |  | Unidad |  | Descripción |  | Rendimiento |  | Precio unitario | Importe
1 |  |  |  | Materiales
mt09red040a |  | kg |  | Imprimación de dos componentes a base de resina epoxi, Maxprimer C S "DRIZORO", temperatura de aplicación entre 15°C y 35°C, para aplicar con brocha o rodillo sobre elemento estructural a reforzar mediante hojas o laminados de fibra de carbono. |  | 0.25 |  | 36.01 | 9
mt09red030a |  | m² |  | Hoja de fibra de carbono unidireccional, Drizoro Wrap 200 "DRIZORO", 200 g/m², de 30 cm de anchura y 0,166 mm de espesor, resistencia a tracción 4200 MPa, módulo de elasticidad 230.000 N/mm² y elongación última 1,9%, para refuerzo de estructuras. |  | 1.1 |  | 60.39 | 66.43
mt09red060a |  | kg |  | Adhesivo de dos componentes a base de resina epoxi, Maxepox CS S "DRIZORO", temperatura de aplicación entre 15°C y 35°C, para aplicar con espátula o llana sobre elemento estructural a reforzar mediante laminados de fibra de carbono, según UNE-EN 1504-4. |  | 0.55 |  | 37.27 | 20.5
[6 empty] | Subtotal materiales: |  |  | 95.93
2 |  |  |  | Mano de obra
mo042 |  | h |  | Oficial 1ª estructurista. |  | 0.462 |  | 24.04 | 11.11
mo089 |  | h |  | Ayudante estructurista. |  | 0.462 |  | 22.82 | 10.54
[6 empty] | Subtotal mano de obra: |  |  | 21.65
3 |  |  |  | Costes directos complementarios
|  | % |  | Costes directos complementarios |  | 2 |  | 117.58 | 2.35
Coste de mantenimiento decenal: 22,79€ en los primeros 10 años. | [5 empty] | Costes directos (1+2+3): |  |  | 119.93
Referencia y título de la norma |  |  |  |  | Aplicabilidad(a) |  | Obligatoriedad(b) |  | Sistema(c)
EN 1504-4:2004 |  |  |  |  | 192005 |  | 112009 |  | 1/2+/3/4
Productos y sistemas para la protección y reparación de estructuras de hormigón. Definiciones, requisitos, control de calidad y evaluación de la conformidad. Parte 4: Adhesivos estructurales
(a) Fecha de aplicabilidad de la norma armonizada
(b) Fecha en que finaliza el período de coexistencia
(c) Sistema de evaluación y verificación de la constancia de las prestaciones