## Hoja 1
NIH050 | m² |  | Impermeabilización bajo revestimiento en locales húmedos, con mortero.
Impermeabilización bajo revestimiento cerámico o pétreo, en paramentos verticales y horizontales de locales húmedos, con mortero cementoso impermeabilizante flexible bicomponente Maxseal Flex "DRIZORO", color gris, textura lisa, a base de resinas sintéticas, cemento especial y áridos seleccionados, resistencia a presión hidrostática positiva de 9 bar y a presión hidrostática negativa de 3 bar, con resistencia a la penetración de raíces, con certificado de potabilidad, de 2 mm de espesor medio. El precio no incluye el revestimiento.
Código |  | Unidad |  | Descripción |  | Rendimiento |  | Precio unitario | Importe
1 |  |  |  | Materiales
mt09lid020i |  | kg |  | Mortero cementoso impermeabilizante flexible bicomponente Maxseal Flex "DRIZORO", color gris, textura lisa, a base de resinas sintéticas, cemento especial y áridos seleccionados, resistencia a presión hidrostática positiva de 9 bar y a presión hidrostática negativa de 3 bar, con resistencia a la penetración de raíces, con certificado de potabilidad, según UNE-EN 1504-2. |  | 3 |  | 5.05 | 15.15
[6 empty] | Subtotal materiales: |  |  | 15.15
2 |  |  |  | Mano de obra
mo032 |  | h |  | Oficial 1ª aplicador de productos impermeabilizantes. |  | 0.109 |  | 23.1 | 2.52
mo070 |  | h |  | Ayudante aplicador de productos impermeabilizantes. |  | 0.054 |  | 21.94 | 1.18
[6 empty] | Subtotal mano de obra: |  |  | 3.7
3 |  |  |  | Costes directos complementarios
|  | % |  | Costes directos complementarios |  | 2 |  | 18.85 | 0.38
Coste de mantenimiento decenal: 0,96€ en los primeros 10 años. | [5 empty] | Costes directos (1+2+3): |  |  | 19.23
Referencia y título de la norma |  |  |  |  | Aplicabilidad(a) |  | Obligatoriedad(b) |  | Sistema(c)
EN 1504-2:2004 |  |  |  |  | 192005 |  | 112009 |  | 1/2+/3/4
Productos y sistemas para la protección y reparación de estructuras de hormigón. Definiciones, requisitos, control de calidad y evaluación de la conformidad. Parte 2: Sistemas de protección de superficie
(a) Fecha de aplicabilidad de la norma armonizada
(b) Fecha en que finaliza el período de coexistencia
(c) Sistema de evaluación y verificación de la constancia de las prestaciones